## Materialeig_Hal_IR (deu)
| Halogenide | [7 empty] | IR
Material | BaF2 | CaF2 | LiF | MgF2 | AgCl | NaCl | KCl | KBr | ZnSe | ZnS (FLIR) | ZnS (Multspectral) | Ge | Si | KRS-5
Optische Eigenschaften
Transmissionsbereich in µm@10% Min. | 0,14 - 15 | 0,12 - 11,8 | 0,12 - 8,7 | 0,12 - 9,6 | 0,41 - 24,5 | 0,17 - 23 | 0,21 - 20 | 0,18 - 25 | 0,48 - 20 | 1 - 14 | 0,4 - 14 | 1,8 - 24 | 1,1 - 16 | 0,57 - 40
Transmissionsbereich in µm@50% Min. | 0,14 - 14 | 0,13 - 10,5 | 0,12 - 7,4 | 0,12 - 8,5 | 0,42 - 24,5 | 0,18 - 20 | - | 0,18 - 25 | 0,5 - 20 | 1 - 13 | 0,4 - 13 | - | 1,2 - 6,7 | 0,56 - 40
Brechungsindex @ 633nm | 1,47326 (1,45@5µm) | 1,432888 (1,39908 @5µm) | 1.3913 | 1,375 (n_o) 1,389 (n_ao) | 2,05678 (1,98 @10µm) | 1,54159 (1,49065 @10,6µm) | 1,488099 (1,45644 @10µm) | 1,55655 (1,537 @10µm) | 2,5906 (2,4028 @10,6µm) | 2,351415 (2,192 @10,6µm) | 2,351415 (2,20084 @10µm) | 4,10417 (4,0026 @11µm) | 3,35268 (3,4223 @5µm) | 2,57288 (2,371@ 10,6µm)
Reflexionsverluste in % 1 Oberfläche | 3,4 @ 4 µm | 2,89 @ 4µm | 2,65 @ 633nm | 2,52 @ 633nm | 10,82 @ 10µm | 3,93 @ 10µm | 3,45 @ 10µm | 4,34@ 10µm | 17,05@ 10µm | 14 @ 10µm | 14 @ 10µm | 36,04 @ 10µm | 30,11 @ 3µm | 16,53 @ 10µm
2 Oberflächen | 6,5 @ 5 µm | 5,4 @ 5µm | 5,2 @ 600nm | 11,2 @ 120nm | 19,5 @ 10µm | 7,6 @ 10,6µm | 6,7 @ 10,6µm | 8,3 @ 10µm | 29,1 @ 10,6µm | 24,6 @10,6µm | 24,7 @ 10µm | 53 @ 11µm | 46,2 @ 5µm | 28,4 @ 10µm
dn/dT in 1/K | -15,2 ۰ 10-6 | -10,6 ۰ 10-6 | -16 ۰ 10-6 @ 1,15µm | 2,3 ۰ 10-6 (parallel) 1,7 ۰ 10-6 (senkrecht) @400nm | -61 ۰ 10-6 | -36 ۰ 10-6 | -33,2x 10-6 | -40,83 ۰ 10-6 | 61 ۰ 10-6 @10,6µm @298K | 43 ۰ 10-6 @ 3,39µm | 38,7 ۰ 10-6 @ 3,39µm | 396 ۰ 10-6 | 160 ۰ 10-6 | -235 ۰ 10-6
Physikalische Eigenschaften
Dichte in g/cm³ | 4.89 | 3.18 | 2.639 | 3.177 | 5.589 | 2.164 | 19.989 | 2.7533 | 5.27 | 4.08 | 4.09 | 5.327 | 2.3291 | 7.365
Schmelzpunkt in °C | 1368 | 1418 | 848 | 1255 | 457 | 801 | 776 | 730 | Subl. @>500 | 1827 | 1827 | 938.25 | 1412 | 414.5
Spezifische Wärmekapazität in J/(kg ۰ K) | 410 | 854 | 1562 | 1004 | 355 | 870 | 693 | 435 | 339 | 469 | 515 | 310 | 731 | 160
Thermische Leitfähigkeit in W/(m ۰ K) | 10.9 | 9.71 | 11.3 | 21 (parallel) 33,6 (senkrecht) @300K | 1.2 | 6.49 | 6.53 | 4.8 | 18 | 16,7 @ 296K | 27,2 @ 298K | 58.61 | 163 | 0,544 @ 293K
Thermische Ausdehnung in 1/K | 18,4 ۰ 10-6 | 18,9 ۰ 10-6 | 37 ۰ 10-6 | 13,7 ۰ 10-6 (parallel) 8,9 ۰ 10-6 (senkrecht) | 31 ۰ 10-6 | 44 ۰ 10-6 | 36 ۰ 10-6 | 43 ۰ 10-6 | 7,1 ۰ 10-6 @271K | 6,6 ۰ 10-6 @273K | 6,5 ۰ 10-6 @273K | 5,9 ۰ 10-6 @ 293K | 2,62 ۰ 10-6 @ 300K | 58 ۰ 10-6 @ 293K-373K
Dielektische Konstante | 7.33 | 6.76 | 9 | 4,87 (parallel) 5,45 (senkrecht) | 12.3 | 5.9 | 4.64 | 4.9 | 9.12 |  | 88 | 16.6 | 13 | 32.5
Wasserlöslichkeit in g/100g | 0,16 @ 25°C | 0,16 ۰ 10-4 @ 25°C | 0,27 @ 18°C | 2 ۰ 10-4 @ 0-60°C | 1,9 ۰ 10-4 @ 25°C | 36 @ 25°C | 34,7 @ 20°C | 67,8@ 25°C | unlöslich | unlöslich | unlöslich | unlöslich | unlöslich | 0.05
Mohs-Härte | 3 | 4 | 4 | 6 | 1,5 - 2 | 3 | 2 | 1.5 | 4 | 3,5 - 4 |  | 6 | 6.5 | -
Knoop-Härte in kg/mm² | 82 | 163 | 102 | 415 | 9.5 | 18,2 (<100>) | 9,3 (<100>) | 7 (<100>) | 110 | 160 | 160 | 800 | 1150 | 40,2 <100>
Materialtyp | Einkristall, synthetisch | Einkristall, synthetisch | Einkristall, synthetisch | Einkristall, synthetisch | Einkristall, synthetisch | Einkristall, synthetisch | Einkristall, synthetisch | Einkristall, synthetisch | polykristallin, synthetisch | polykristallin, synthetisch | polykristallin, synthetisch | Einkristall, synthetisch | Einkristall, synthetisch | Einkristall, synthetisch
Kristalltyp | kubisch, CaF2-Struktur | kubisch flächenzentriert | kubisch flächenzentriert, NaCl-Struktur | tetragonal | kubisch, NaCl-Struktur | kubisch flächenzentriert | kubisch flächenzentriert | kubisch flächenzentriert | kubisch, Zinkblendenstruktur | kubisch, Zinkblendenstruktur | kubisch, Zinkblendenstruktur | kubisch flächenzentriert, Diamantstruktur | kubisch flächenzentriert, Diamantstruktur | kubisch, CsCl-Struktur
Kristallstruktur | cF12 | cF12 | Fm3m | tP6 | Fm3m | cF8 | Fm3m | Fm3m | F43m | Fm3m | cF8 | Fm3m | Fm3m | F43m
Gitterkonstante in Å | a = 6,2 | a = 5,46 | a = 4,02 | a = 4,0623 c = 3,053 | a = 5,547 | a= 5,56 | a = 6,29 | a = 6,598 | a = 5,67 | a = 5,42 | a = 5,42 | a = 5,62 | a = 5,43 | a = 4,11
Elastizitätskonstanten in GPa | C11 = 91 C12 = 41,2 C44 = 25,3 | C11 = 165 C12 = 47 C44 = 33,9 | C11 = 112 C12 = 45,6 C44 = 63,2 | C11 = 138 C12 = 88 C13 = 62 C33 = 201 C44 = 56,5 C66 = 95,6 | C11 = 59,6 C12 = 36,1 C44 = 6,22 | C11 = 49,1 C12 = 12,8 C44 = 12,8 | C11 = 40,5 C12 = 6,9 C44 = 6,27 | C11 = 40,5 C12 = 6,9 C44 = 6,27 | C11 = 34,5 C12 = 5,4 C44 = 5,08 | C11 = 102 C12 = 64,6 C44 = 44,6 | C11 = 102 C12 = 64,6 C44 = 44,6 | C11 = 129 C12 = 48,3 C44 = 67,1 | C11 = 11 C12 = 65 C44 = 80 | C11 = 34,1 C12 = 13,6 C44 = 5,79
Elastizitätsmodul (E) in GPa | 53.07 | 75.8 | 64.79 | 138.55 | 22.9 | 39.98 | 29.63 | 26.8 | 70.3 | 74.5 | 74.5 | 102.7 | 131 | 15.85
Schubmodul (G) in GPa | 25.4 | 33.7 | 55.14 | 54.66 | 7.099 | 12.61 | 6.24 | 5.08 | 28.9 |  |  | 67 | 79.9 | 5.79
Kompressionsmodul (K) in GPa | 57.8 | 82.71 | 62.03 | 101.32 | 44.04 | 24.42 | 17.36 | 15.03 | 63.1 |  |  | 77.2 | 102 | 19.78
Biegefestigkeit in MPa | 26.9 | 40 | 10.9 | 60 | 26 | 2.4 | 4.4 | 3.3 | 55 |  |  | 110 | 130 | 26.2
Dehnungsgrenze in MPa | 26.9 | 36.5 | 11.2 | 49.6 | 26.2 | 3.9 | 4.4 | 3.3 | 55.1 | 103.4 | 68.9 | 89.6 | 124.1 | 26.2
Poissonzahl | 0.31 | 0.29 | 0.22 | 0.276 | 0.41 | 0.26 | 0.29 | 0.3 | 0.3 | 0.29 | 0.28 | 0.2 | 0.221 | 0.34

## Materialeig_Hal_IR (eng)
| Halides | [7 empty] | IR | ?????????????????? | ?????????????????
Material | BaF2 | CaF2 | LiF | MgF2 | AgCl | NaCl | KCl | KBr | ZnSe | ZnS (FLIR) | ZnS (Multspectral) | Ge | Si | KRS-5
Optical Properties
Transmission range in µm @10% min. | 0,14 - 15 | 0,12 - 11,8 | 0,12 - 8,7 | 0,12 - 9,6 | 0,41 - 24,5 | 0,17 - 23 | 0,21 - 20 | 0,18 - 25 | 0,48 - 20 | 1 - 14 | 0,35 - 14 | 1,8 - 24 | 1,1 - 16 | 0,57 - 40
Transmission range in µm @50% min. | 0,14 - 14 | 0,13 - 10,5 | 0,12 - 7,4 | 0,12 - 8,5 | 0,42 - 24,5 | 0,18 - 20 |  | 0,18 - 25 | 0,5 - 20 | 1 - 13 | 0,37 - 13 |  | 1,2 - 6,7 | 0,56 - 40
Refractive index @ 633nm | 1,47326 (1,45@5µm) | 1,432888 (1,39908 @5µm) | 1.3913 | 1,375 (n_o) 1,389 (n_ao) | 2,05678 (1,98 @10µm) | 1,54159 (1,49065 @10,6µm) | 1,488099 (1,45644 @10µm) | 1,55655 (1,537 @10µm) | 2,5906 (2,4028 @10,6µm) | 2,351415 (2,192 @10,6µm) | 2,351415 (2,20084 @10µm) | 4,10417 (4,0026 @11µm) | 3,35268 (3,4223 @5µm) | 2,57288 (2,371@ 10,6µm)
Reflection losses in % 1 surface | 3,4 @ 4 µm | 2,89 @ 4µm | 2,65 @ 633nm | 2,52 @ 633nm | 10,82 @ 10µm | 3,93 @ 10µm | 3,45 @ 10µm | 4,34@ 10µm | 17,05@ 10µm | 14 @ 10µm | 14 @ 10µm | 36,04 @ 10µm | 30,11 @ 3µm | 16,53 @ 10µm
2 surfaces | 6,5 @ 5 µm | 5,4 @ 5µm | 5,2 @ 600nm | 11,2 @ 120nm | 19,5 @ 10µm | 7,6 @ 10,6µm | 6,7 @ 10,6µm | 8,3 @ 10µm | 29,1 @ 10,6µm | 24,6 @10,6µm | 24,7 @ 10µm | 53 @ 11µm | 46,2 @ 5µm | 28,4 @ 10µm
dn/dT in 1/K | -15,2 ۰ 10-6 | -10,6 ۰ 10-6 | -16x 10-6 @ 1,15µm | 2,3 ۰ 10-6 (parallel) 1,7 ۰ 10-6 (perpendicular) @400nm | -61 ۰ 10-6 | -36 ۰ 10-6 | -33,2x 10-6 | -40,83 ۰ 10-6 | +61 ۰ 10-6 @10,6µm @298K | +43 ۰ 10-6 @ 3,39µm | +38,7 ۰ 10-6 @ 3,39µm | 396 ۰ 10-6 | 160 ۰ 10-6 | -235 ۰ 10-6
Physical Properties
Density in g/cm³ | 4.89 | 3.18 | 2.639 | 3.177 | 5.589 | 2.164 | 19.989 | 2.7533 | 5.27 | 4.08 | 4.09 | 5.327 | 2.3291 | 7.365
Solunility in water in g/100g | 0,16 @ 25°C | 16 ۰ 10-4 @ 25°C | 0,27 @ 18°C | 2 ۰ 10-4 @ 0-60°C | 1,9 ۰ 10-4 @ 25°C | 36 @ 25°C | 34,7 @ 20°C | 67,8@ 25°C | unsoluble | unsoluble | unsoluble | unsoluble | unsoluble | 0.05
Materialtyp | Single Crystal, synthetic | Single Crystal, synthetic | Single Crystal, synthetic | Single Crystal, synthetic | Single Crystal, synthetic | Single Crystal, synthetic | Single Crystal, synthetic | Single Crystal, synthetic | polycrystalline, synthetic | polycrystalline, synthetic | polycrystalline, synthetic | Single Crystal, synthetic | Single Crystal, synthetic | Single Crystal, synthetic
Crystal type | cubic face-centered | cubic face-centered | cubic face-centered | tetragonal | cubic | cubic face-centered | cubic face-centered | cubic face-centered | cubic | cubic, Zincblende structure |  | cubic face-centered, diamond structure | cubic face-centered, diamond structure | cubic, CsCl structure
Crystal structure | cF12 | cF12 | Fm3m | tP6 | Fm3m | cF8 | Fm3m | Fm3m | F43m | F43m | F42m | Fd3m | Fd3m | Pm3m
Lattice constant in Å | a = 6,2 | a = 5,46 | a = 4,02 | a = 4,0623 c = 3,053 | a = 5,547 | a= 5,56 | a = 6,29 | a = 6,598 | a = 5,67 | a = 5,42 |  | a = 5,62 | a = 5,43 | a = 4,11
Elastic coeficients in GPa | C11 = 91 C12 = 41,2 C44 = 25,3 | C11 = 165 C12 = 47 C44 = 33,9 | C11 = 112 C12 = 45,6 C44 = 63,2 | C11 = 138 C12 = 88 C13 = 62 C33 = 201 C44 = 56,5 C66 = 95,6 | C11 = 59,6 C12 = 36,1 C44 = 6,22 | C11 = 49,1 C12 = 12,8 C44 = 12,8 | C11 = 40,5 C12 = 6,9 C44 = 6,27 | C11 = 40,5 C12 = 6,9 C44 = 6,27 | C11 = 34,5 C12 = 5,4 C44 = 5,08 | C11 = 102 C12 = 64,6 C44 = 44,6 |  | C11 = 129 C12 = 48,3 C44 = 67,1 | C11 = 11 C12 = 65 C44 = 80 | C11 = 34,1 C12 = 13,6 C44 = 5,79
Melting point in °C | 1368 | 1418 | 848 | 1255 | 457 | 801 | 776 | 730 | Subl. @>500 | 1827 | 1827 | 938.25 | 1412 | 414.5
Specific heat capacity in J/(kg ۰ K) | 410 | 854 | 1562 | 1004 | 355 | 870 | 693 | 435 | 339 | 469 | 515 | 310 | 731 | 160
Thermal Conductivity in W/(m ۰ K) | 10.9 | 9.71 | 11.3 | 21 (parallel) 33,6 (perpendicular) @300K | 1.2 | 6.49 | 6.53 | 4.8 | 18 | 16,7 @ 296K | 27,2 @ 298K | 58.61 | 163 | 0,544 @ 293K
Thermische Expansion in 1/K | 18,4 ۰ 10-6 | 18,9 ۰ 10-6 | 37 ۰ 10-6 | 13,7 ۰ 10-6 (parallel) 8,9 ۰ 10-6 (perpendicular) | 31 ۰ 10-6 | 44 ۰ 10-6 | 36 ۰ 10-6 | 43 ۰ 10-6 | 7,1 ۰ 10-6 @271K | 6,6 ۰ 10-6 @273K | 6,5 ۰ 10-6 @273K | 5,9 ۰ 10-6 @ 293K | 2,62 ۰ 10-6 @ 300K | 58 ۰ 10-6 @ 293K-373K
Mohs hardness | 3 | 4 | 4 | 6 | 1,5 - 2 | 3 | 2 | 1.5 | 4 | 3,5 - 4 |  | 6 | 6.5 | -
Knoop hardness in kg/mm² | 82 | 163 | 102 | 415 | 9.5 | 18,2 (<100>) | 9,3 (<100>) | 7 (<100>) | 110 | 160 | 160 | 800 | 1150 | 40,2 <100>
Dielectric constant | 7.33 | 6.76 | 9 | 4,87 (parallel) 5,45 (perpendicular) | 12.3 | 5.9 | 4.64 | 4.9 | 9.12 | n.a. | 88 | 16.6 | 13 | 32.5
Young's Modulus (E) in GPa | 53.07 | 75.8 | 64.79 | 138.55 | 22.9 | 39.98 | 29.63 | 26.8 | 70.3 | 74.5 | 74.5 | 102.7 | 131 | 15.85
Shear Modulus (G) in GPa | 25.4 | 33.7 | 55.14 | 54.66 | 7.099 | 12.61 | 6.24 | 5.08 | 28.9 |  |  | 67 | 79.9 | 5.79
Bulk Modulus (K) in GPa | 57.8 | 82.71 | 62.03 | 101.32 | 44.04 | 24.42 | 17.36 | 15.03 | 63.1 |  |  | 77.2 | 102 | 19.78
Rupture Modulus in MPa | 26.9 | 40 | 10.9 | 60 | 26 | 2.4 | 4.4 | 3.3 | 55 |  | 68.9 | 110 | 130 | 26.2
Apparent elastic limit in Mpa | 26.9 | 36.5 | 11.2 | 49.6 | 26.2 | 3.9 | 4.4 | 3.3 | 55.1 | 103.4 | 68.9 | 89.6 | 124.1 | 26.2
Poisson Ratio | 0.31 | 0.29 | 0.22 | 0.276 | 0.41 | 0.26 | 0.29 | 0.3 | 0.3 | 0.29 | 0.28 | 0.2 | 0.221 | 0.34

## Saphir
| E. Dobrovinskaya et al.: Saphire & other corundum materials | Dr. K Knorr: Compendium of Cyrstal Optics | K.Matthews: Handbook of Infre-Red and Ultra-Violet optical materials | BIEG Datenblatt | SCHOTT Datenblatt
Material | Saphir (Al2O3) | Saphir (Al2O3) | Saphir (Al2O3) | Saphir (Al2O3) | Saphir (Al2O3)
Optische Eigenschaften
Transmissionsbereich in µm@10% Min. |  | 0,14-6,4 0,14-5,4 (parallel c-Achse) |  | 0,16-5,5 | 0,25-6,5
Transmissionsbereich in µm@50% Min. |  | 0,16-4 | 0,17 - 5,5 | 0,18-5,2 | 0,25-5,25
Brechungsindex @ 633nm | 1,814 @ 0,3µm 1,763 @ 0,7µm 1,757 @ 1µm 1,740 @2µm 1,677@ 4µm 1,623@5µm Doppelbrechung: 0,009 @ 0,55µm | 1,766 (n_o) 1,758 (n_ao) | 1,754 (n_o) @ 1,06µm 1,747 (n_ao) @ 1.06µm | 1,768 (n_o) 1,760 (n_ao) | 1,768 (n_o) 1,760 (n_ao) Doppelbrechung: 0,008
Reflexionsverluste in % 1 Oberfläche |  | 6,94 @ 2,9µm
2 Oberflächen |  |  | 14 @ 1,06µm
dn/dT in 1/K | 13,6 ۰ 10-6 |  | 13,1 ۰ 10-6 @ 546nm |  | 13 ۰ 10-6 @ 600nm
Physikalische Eigenschaften
Dichte in g/cm³ | 3,97 - 3,99 | 3.99 | 3.97 | 3.98 | 3.98
Schmelzpunkt in °C | 2050 | 2053 | 2040 | 2050 | 2040
Spezifische Wärmekapazität in J/(kg ۰ K) |  | 753 | 419 | 750 | 774
Thermische Leitfähigkeit in W/(m ۰ K) | 32,5 (parallel c-Achse) 30,3 (senkrecht c-Achse) | 35,1 (parallel c-Achse) 33 (senkrecht c-Achse) | 27.1 | 40
Thermische Ausdehnung in 1/K | 6,6 ۰ 10-6(parallel c-Achse) 5 ۰ 10-6(senkrecht c-Achse) | 5,6 ۰ 10-6(parallel c-Achse) 5 ۰ 10-6(senkrecht c-Achse) | 5,6 ۰ 10-6(parallel c-Achse) 5 ۰ 10-6(senkrecht c-Achse) | 6,6 ۰ 10-6(parallel c-Achse) 5 ۰ 10-6(senkrecht c-Achse)
Dielektische Konstante | 11,5 (parallel c-Achse) 9,3 (senkrecht c-Achse) | 10,55 (parallel c-Achse) 8,6 (senkrecht c-Achse) | 11,5 (parallel c-Achse) 9,4 (senkrecht c-Achse) | 9,4 - 11,4 | 11,5 (parallel c-Achse) 9,3 (senkrecht c-Achse)
Wasserlöslichkeit in g/100g |  | unlöslich
Mohs-Härte |  |  |  | 9 | 9
Knoop-Härte in kg/mm² |  | 1900 (parallel c-Achse) 2200 (senkrecht c-Achse) | 1800 (parallel c-Achse) 2200 (senkrecht c-Achse) | 2200 (parallel c-Achse) 1800 (senkrecht c-Achse) | 1525-2000
Materialtyp |  | Einkristall, synthetisch |  | Einkristall | Einkristall
Kristalltyp |  | hexagonal | hexagonal | hexagonal | hexagonal
Kristallstruktur |  |  | R3c
Gitterkonstante in Å |  | a = 4,785 c = 12,991 |  |  | a = 4,758 c = 12,991
Elastizitätskonstanten in GPa | C11 = 497 C12 = 164 C33 = 498 C44 = 147 C13 = 111 C14 = 24 | C11 = 495 C12 = 160 C33 = 497 C44 = 146 C13 = 115 C14 = 23 | C11 = 496 C12 = 164 C33 = 498 C44 = 148 C13 = 115
Elastizitätsmodul (E) in GPa | 510 | 400 | 335 | 360-440 | 345
Schubmodul (G) in GPa | 210 | 145 | 148.1
Kompressionsmodul (K) in GPa | 550 | 207 | 240 |  | 241
Biegefestigkeit in MPa |  | 1200 |  | 450 - 900 | 358
Dehnungsgrenze in MPa |  |  | 300 |  | 480-890
Poissonzahl | 0,27 - 0,3 | 0.23 | 0.25 |  | 0.29

## YAG
| Dr. K Knorr: Compendium of Cyrstal Optics | K.Matthews: Handbook of Infre-Red and Ultra-Violet optical materials
Material | YAG (Y3Al5O12) | YAG (Y3Al5O12) | YAG (Y3Al5O12) | YAG (Y3Al5O12)
Optische Eigenschaften
Transmissionsbereich in µm@10% Min. |  | 0,18 - 6,4
Transmissionsbereich in µm@50% Min. | 0,2 - 6,2 | 0,21 -5,5
Brechungsindex @ 633nm | 1.829 | 1.815
Reflexionsverluste in % 1 Oberfläche | 7.9% @ 3µm
2 Oberflächen
dn/dT in 1/K |  | 9,1 ۰ 10-6 @1064nm
Physikalische Eigenschaften
Dichte in g/cm³ | 4.56 | 4.56
Schmelzpunkt in °C | 1950 | 1940
Spezifische Wärmekapazität in J/(kg ۰ K) | 628 | 590
Thermische Leitfähigkeit in W/(m ۰ K) | 13.1 | 12.9
Thermische Ausdehnung in 1/K | 7,5 ۰ 10-6 | 7,8 ۰ 10-6 (111) 7,7 ۰ 10-6 (110) 8,2 ۰ 10-6 (110)
Dielektische Konstante | 7.75 | 11.7
Wasserlöslichkeit in g/100g | unlöslich | unlöslich
Mohs-Härte
Knoop-Härte in kg/mm² | 1350 | 1215
Materialtyp | Einkristall
Kristalltyp | kubisch | kubisch
Kristallstruktur |  | m3m
Gitterkonstante in Å | 10
Elastizitätskonstanten in GPa | C11 = 333 C12 = 111 C44 = 114 | C11 = 333 C12 = 111 C44 = 115
Elastizitätsmodul (E) in GPa | 280 | 300
Schubmodul (G) in GPa | 113
Kompressionsmodul (K) in GPa | 180
Biegefestigkeit in MPa | 150
Dehnungsgrenze in MPa |  | 280
Poissonzahl | 0.24

## Quarz
| Dr. K Knorr: Compendium of Cyrstal Optics | K.Matthews: Handbook of Infre-Red and Ultra-Violet optical materials | Wiki
Material | Quarz (SiO2) | Quarz (SiO2) | Quarz (SiO2)
Optische Eigenschaften
Transmissionsbereich in µm@10% Min. | 0,15-4,8µm
Transmissionsbereich in µm@50% Min. | 0,15-4,1µm | 0,18 - 3,5µm
Brechungsindex @ 633nm | 1,543 (n_o) 1,552 (n_ao) | 1,544 (n_o) 1,553 (n_ao) | 1,543 (n_o) 1,552 (n_ao)
Reflexionsverluste in % 1 Oberfläche | 4,5 @ 0,633µm
2 Oberflächen |  | 8,8 @ 0,6µm
dn/dT in 1/K |  | 5 ۰ 10-6
Physikalische Eigenschaften
Dichte in g/cm³ | 2.65 | 2.65 | 2.65
Schmelzpunkt in °C | 1723 | 1710 | 1670
Spezifische Wärmekapazität in J/(kg ۰ K) | 744 | 710
Thermische Leitfähigkeit in W/(m ۰ K) | 11,7 (parallel) 6,5 (senkrecht) | 10,7 (parallel) 6,2 (senkrecht)
Thermische Ausdehnung in 1/K | 13,4 ۰ 10-6 (parallel) 8,0 ۰ 10-6 (senkrecht) | 13,2 ۰ 10-6 (parallel) 7,9 ۰ 10-6 (senkrecht)
Dielektische Konstante | 4,27 (parallel) 4,34 (senkrecht) | 4,34 (parallel) 4,27 (senkrecht)
Wasserlöslichkeit in g/100g | unlöslich | unlöslich
Mohs-Härte |  |  | 7
Knoop-Härte in kg/mm² | 820 | 710
Materialtyp | Einkristall, synthetisch
Kristalltyp | trigonal | trigonal
Kristallstruktur |  | amorph
Gitterkonstante in Å | a = 4,9138 c = 5,4052
Elastizitätskonstanten in GPa | C11 = 86,6 C12 = 6,7 C33 = 106,1 C44 = 57,8 C13 = 12,6 C14 = -17,8 | C11 = 87 C12 = 7 C33 = 106 C44 = 58 C13 = 13 C14 = -18
Elastizitätsmodul (E) in GPa | 97 (parallel) 76,5 (senkrecht) | 97,2 (parallel) 76,5 (senkrecht)
Schubmodul (G) in GPa | 31.14 | 31.14
Kompressionsmodul (K) in GPa | 98 | 36.4
Biegefestigkeit in MPa
Dehnungsgrenze in MPa |  | 55
Poissonzahl | 0.08 | 0.17

## Calcit
| Dr. K Knorr: Compendium of Cyrstal Optics | K.Matthews: Handbook of Infre-Red and Ultra-Violet optical materials
Material | Calcit (CaCO3) | Calcit (CaCO3) | Calcit (CaCO3) | Calcit (CaCO3)
Optische Eigenschaften
Transmissionsbereich in µm@10% Min. | 0,2-5,3µm
Transmissionsbereich in µm@50% Min. | 0,21-5,2µm | 0,3 - 2,3µm
Brechungsindex @ 633nm | 1,656 (n_o) 1,485 (n_ao) | 1,665 (n_o) @ 0,51µm
Reflexionsverluste in % 1 Oberfläche | 6,1 @ 0,633µm
2 Oberflächen |  | 11,7 @0,51µm
dn/dT in 1/K |  | 3 ۰ 10-6 (parallel) @0,5µm 13 ۰ 10-6 (senkrecht) @0,5µm
Physikalische Eigenschaften
Dichte in g/cm³ | 2.711 | 2.71
Schmelzpunkt in °C | diss.> 700 | 825(zersetzt)
Spezifische Wärmekapazität in J/(kg ۰ K) | 822 | 852
Thermische Leitfähigkeit in W/(m ۰ K) | 5,536 (parallel) 4,646 (senkrecht) | 5,526 (parallel) 4,646 (senkrecht)
Thermische Ausdehnung in 1/K | 25 ۰ 10-6 (parallel) -5,8 ۰ 10-6 (senkrecht) | 25 ۰ 10-6 (parallel) 5,8 ۰ 10-6 (senkrecht)
Dielektische Konstante | 8 (parallel) 8,5 (senkrecht) | 8 (parallel) 8,5 (senkrecht)
Wasserlöslichkeit in g/100g | 0.0014 | 0.0014
Mohs-Härte |  | 3
Knoop-Härte in kg/mm² | 135 | 155
Materialtyp | Einkristall
Kristalltyp | hexagonal | trigonal (hexagonal)
Kristallstruktur |  | R3c
Gitterkonstante in Å | a = 4,989 c = 17,062
Elastizitätskonstanten in GPa | C11 = 144 C12 = 53,9 C33 = 84 C44 = 33,5 C13 = 51,1 C14 = -20,5 | C11 = 137 C12 = 45 C33 = 79 C13 = 45 C14 = 21
Elastizitätsmodul (E) in GPa | 72,35 (parallel) 88,19 (senkrecht) | 72,35 (senkrecht) 88,19 (parallel)
Schubmodul (G) in GPa | 32 | 35
Kompressionsmodul (K) in GPa | 129.6 | 129.53
Biegefestigkeit in MPa |  | 4.83
Dehnungsgrenze in MPa
Poissonzahl | 0.31

## GGG
Material | GGG (Gd3Ga5O12)
Optische Eigenschaften
Transmissionsbereich in µm@10% Min. | 0,3-7 | https://www.surfacenet.de/gallium-gadolinium-garnet.html
Transmissionsbereich in µm@50% Min.
Brechungsindex @ 633nm | 1,95 - 1,97
Reflexionsverluste in % 1 Oberfläche
2 Oberflächen
dn/dT in 1/K
Physikalische Eigenschaften
Dichte in g/cm³ | 7.08
Schmelzpunkt in °C | 1730
Spezifische Wärmekapazität in J/(kg ۰ K)
Thermische Leitfähigkeit in W/(m ۰ K)
Thermische Ausdehnung in 1/K | 8,2 ۰ 10-6
Dielektische Konstante | 30
Wasserlöslichkeit in g/100g
Mohs-Härte | 6,5 - 7,5
Knoop-Härte in kg/mm²
Materialtyp | Einkristall, synthetisch
Kristalltyp | kubisch
Kristallstruktur
Gitterkonstante in Å | 1.238
Elastizitätskonstanten in GPa
Elastizitätsmodul (E) in GPa
Schubmodul (G) in GPa
Kompressionsmodul (K) in GPa | 169 | https://www.researchgate.net/publication/234933451_Equation_of_state_for_gadolinium_gallium_garnet_crystals_Experimental_and_computational_study
Biegefestigkeit in MPa
Dehnungsgrenze in MPa
Poissonzahl
Verdet-Konstante in rad/(T ۰ m) | 12,5 - 22,3 (blau -> rot) | https://www.scirp.org/pdf/jasmi_2013032609460269.pdf
Note on B6: impexlaptop: 1,95 @ 1064nm

## BK-7
| Dr. K Knorr: Compendium of Cyrstal Optics | K.Matthews: Handbook of Infre-Red and Ultra-Violet optical materials | Wiki
Material | BK-7 (SiO2) | BK-7 (SiO2) | BK-7 (SiO2)
Optische Eigenschaften
Transmissionsbereich in µm@10% Min.
Transmissionsbereich in µm@50% Min.
Brechungsindex @ 633nm
Reflexionsverluste in % 1 Oberfläche
2 Oberflächen
dn/dT in 1/K
Physikalische Eigenschaften
Dichte in g/cm³
Schmelzpunkt in °C
Spezifische Wärmekapazität in J/(kg ۰ K)
Thermische Leitfähigkeit in W/(m ۰ K)
Thermische Ausdehnung in 1/K
Dielektische Konstante
Wasserlöslichkeit in g/100g
Mohs-Härte
Knoop-Härte in kg/mm²
Materialtyp
Kristalltyp
Kristallstruktur
Gitterkonstante in Å
Elastizitätskonstanten in GPa
Elastizitätsmodul (E) in GPa
Schubmodul (G) in GPa
Kompressionsmodul (K) in GPa
Biegefestigkeit in MPa
Dehnungsgrenze in MPa
Poissonzahl